## Blad1
KravID | KravText | AssetTypID | Grafisk
K37358 | I tabell K5.1. framgår de rälval som ska tillämpas vid nybyggnad eller spårbyte | WRA001 | TRVINFRA00018TabellK51.png
K37366 | För axellast < 22,5 ton ska rälprofil vid nybyggnad eller upprustning vara densamma som i normalhuvudspåret alternativt den rälprofil som är närmast lägre. | WRA001 | TRVINFRA00018TabellK52.png
K37367 | För axellast ≥ 22,5 ton ska rälprofil vid nybyggnad eller upprustning överensstämma med den rälprofil som gäller för normalhuvudspåret. | WRA001
K37371 | Av tabell K5.2. framgår de rälval som ska tillämpas vid nybyggnad eller upprustning. | WRA001
K37373 | Gaturäl får inte väljas när STH är högre än 60 km/h eller när STAX är högre än 25 ton | WRA001
K37375 | Sidoslitaget (s) får inte överskrida: 1. 16 mm vid STAX ≥ 30 ton 2. 18 mm vid STAX ≤ 25 ton. | WRA001
K37377 | Isolerskarvar och skarvjärn som ligger i kurvor ska hållas under uppsikt när sidoslitaget passerat rälhuvudets nedre kant. | WRA001
K37378 | Rälbyte ska ske innan jämförbart slitage (H) nått de största tillåtna värdena i tabell K5.3. | WRA001 | TRVINFRA00018TabellK53.png
K37380 | För räler med rostangrepp ska följande uppfyllas: 1. Rällivet har inte reducerats med mer än 30 procent av ursprunglig godstjocklek. 2. Rälfoten har inte reducerats med mer än 20 procent av ursprunglig tjocklek mätt vid dess ytterkant. | WRA001
K37382 | Räler med ökad huvudbredd ska bytas vid spårviddsfel under Min KRIT-gräns och graderna inte kan slipas eller hyvlas bort i spåret. För KRIT-gräns se avsnitt 12.2.1.1 Punktfel, i dokument TRVINFRA-00013 Banöverbyggnad Spårläge. | WRA001
K37383 | Räler med vågbildning (korta vågor) ska bearbetas genom maskinell slipning eller fräsning enligt kapitel 7Rälbearbetning, i dokument TRVINFRA-00016 Banöverbyggnad Svetsning, bearbetning och smörjning. | WRA001
K37424 | Vid inläggning av passräl i spår ska avståndet mellan två på varandra följande svetsskarvar (oavsett typ av skarv) vara minst 5 m. | WRA001
K37425 | Vid inläggning av passräl i eller i direkt anslutning till spårväxlar (dvs. FSK respektive BKS) gäller att avståndet mellan två svetsskarvar ska vara minst 1,5 m | WRA001
K37427 | Vid inläggning i spår ska sidoramprälen kapas där dess huvudbredd svarar mot den huvudbredd som anslutande räl har. | WRA001
K37428 | Sidoramprälens längd får inte understiga 5 m efter kapning. | WRA001
K37430 | I huvudspår ska brännsvetsade övergångsräler användas i övergång mellan räler med olika profil med undantag för övergång mot växeltyp DKV med rälprofil 54E3 | WRA001
K37432 | Rällängd för passräler får inte understiga 5 m. | WRA001
K37435 | Färgmärkning får inte utföras på rälens ändytor. | WRA001
K37437 | Lastning av långräler ska göras på avsedda vagnar, så kallade långrälståg. | WRA001
K37438 | Lastning av långräl får inte ge skador enligt punkterna 1–4: 1. varaktig deformation av räl (plastisk böjning som ger bestående krökning) 2. intryck och skador på farbanan med ett djup ≥ 0,3 mm 3. intryck och skador på rälfot med ett djup ≥ 0,3 mm 4. intryck och skador på övrig delar av räl med ett djup ≥ 0,5 mm. | WRA001
K37324 | Rostskyddsbehandlad klämfjäder ska användas på impregnerad betongslipe. | UEC001
K37328 | Träsliper ska vara ny eller likvärdig med ny enligt något av följande alternativ: 1. impregnerad furu i icke miljökänsligt område 2. oimpregnerad ek ska tillämpas i miljökänsligt område | UEC001
K37442 | I spår med rälprofil 50E3 ska något av följande alternativ väljas: 1. betongsliper med Pandrol Fastclip FE om STAX är 25 ton eller lägre 2. direkt spåruppläggning med Pandrol VIPA SP s.k. ballastfri konstruktion Undantag gäller vid upprustning av spår med träsliper då träsliper med Heyback kan väljas. | UEC001
K37445 | I spår med rälprofil 60E1 ska något av följande alternativ väljas: 1. betongsliper med Pandrol Fastclip FE om STAX är 25 ton eller lägre 2. betongsliper med slipermatta och Pandrol Fastclip FC om STAX är över 25 ton 3. direkt spåruppläggning med Pandrol VIPA SP s.k. ballastfri konstruktion 4. direkt spåruppläggning med Pandrol Vanguard s.k. ballastfria konstruktioner i speciella fall där buller- och vibrationsdämpande åtgärd krävs. 5. direktinfästning av träsliper på bro med Pandrol e-clip underläggplatta | UEC001
K37450 | Impregnerad betongsliper ska användas i plankorsning | UEC001